## 基础信息
样品信息表
|  | sample_name |  | 测试样品 | 飞影GT测试报告
|  | control |  | 对比鞋款 | 飞燃4
|  | control_count |  | 总样品数量 | 4
|  | sample_num |  | 底模编号 | 编号XXXX - 选填
|  | sample_detail |  | 功能描述 | 飞影GT第二轮功能性测试报告
样品图片
|  |  |  | +1 | +2 | +3 | +4 | +5 | +6
|  |  |  | list_test | test_detail |  | list_test_standard | list_test_template
✔
|  | 大类 | 测试列表 | 测试项目 | 测试方法描述 | 备注 | 测试评价标准 | 示范文本 | 图片 | 备份
test_name |  | 跑步 | ✔ | 跑鞋基本参数测试 | 采用电子厚度计、精密电子称、游标卡尺等测量鞋款的基础信息。 | 柱状图 | 厚度、重量作为鞋款的基本参数，可以评判鞋底整体框架设定的合理性。 | 【参考文本】 PB 3.0以及PLAID重量控制在达到预期目标内惊碳 2.0明显重于同级别的3.0（27g）。 PB 3.0平均厚度较惊碳 2.0厚2-3mm，跟掌差略低，更厚的泡棉能产生更大的弹簧效应，性能上限更高，跑法更偏前掌。 PB 3.0较惊碳 2.0，前掌更宽（6mm），中后宽度基本一致，利于稳定蹬地。 飞影 PLAID在三个维度上远超PB3.0和惊碳2.0，通过增加鞋底宽度能够抵消高厚度带来的不稳定感。 |  | 采用电子厚度计、精密电子称、游标卡尺等测量鞋款的基础信息。
|  | 跑步 |  | 跑鞋机械力学测试 | 采用机械对鞋款的减震、回弹、弯折及抗扭性能进行测试。 | 柱状图 | 减震G值越小，表示其减震性能越好；而回弹率R%值越大，表示回弹性能越强；弯折力值/扭转力矩越大，代表该鞋款的弯折性能、抗扭转性能越强。 | 【参考文本】 PB 3.0比惊碳 2.0 具有更强的缓冲性能，脚感更舒适，降低驾驭门槛；中底材料回弹略强，更利于提速。 PLAID的缓冲回弹性能较另外2款竞速鞋有明显优势。 惊碳 2.0的弯折刚性介于飞影PB 3.0和PLAID之间，刚性过强并且缺乏足够中底缓冲，会降低舒适度，提高跑鞋驾驭门槛。 惊碳 2.0较硬的碳板以及中底材料具有较高扭转力值，提示鞋底可能具有更好的稳定性 由于中底材料和结构的不同，PLAID具有目前顶级的前掌能量回馈性能；PB 3.0的中底材料性能强于惊碳2.0，帮助跑者节省能量。 |  | 采用机械对鞋款的减震、回弹、弯折及抗扭性能进行测试。
|  | 跑步 |  | 跑步动作捕捉测试 | 采用vicon运动捕捉系统，对鞋款跑步经济性运动学指标进行分析。 | 柱状图 | 步频、步长、垂直振幅等参数作为跑步姿势的核心指标，可以用来评价鞋款对跑姿及跑步经济性的影响。 | 【参考文本】 PLAID具有最大的步长和较小的最大重心振幅，垂直步幅比（振幅/步长）最低，每一步向前跨越更多，PLAID具有最高的运动经济性。 PB3.0 和惊碳2.0的步长一致，而惊碳2.0最大重心振幅振幅略高，垂直步幅比更高，推测惊碳2.0会消耗更多垂直方向的能量。 较低的触地时间，意味着后跟过渡到前掌的时间减少，可以降低压缩行程，加快回弹，降低足部和地面过久接触造成的能量损耗。 PLAID触地时间最短，能量损失最少，或许和中底材料最强的回弹性能以及能量回馈有关。 飞影 3.0触地时间短于惊碳2.0，能量损耗少，与滚动感设计有关，另一方面和中底材料弹性有关。 |  | 采用高速相机、Vicon运动捕捉系统，捕捉跑步姿势的运动学数据，包括：步频、步长、垂直振幅等参数，来评价鞋款的跑步经济性。
|  | 跑步 |  | 跑者实战测评 | 人体舒适性试穿测试（高水平跑者实战路跑测试）。 | 条形图 / 雷达图 | 人体舒适性试穿测试（高水平跑者实战路跑测试）。 | 【参考文本】 （暂无） |  | 根据鞋款功能定位，招募对应的运动项目爱好者，穿着鞋款进行专项运动试穿，对鞋款性能进行全方位评价反馈。
test_name |  | 篮球 |  | 篮球基本参数测试 | 采用电子厚度计、精密电子称、游标卡尺等测量鞋款的基础信息。 | 柱状图 | 厚度、重量作为鞋款的基本参数，可以评判鞋底整体框架设定的合理性。 | 【参考文本】 重量（轻量化）：188款 整体重量相比较于 驭帅14low䨻 轻11g，整体轻量化优秀。 厚度（重心、落差）：188款此轮测试样鞋实际测量厚度，前掌厚度为18.5mm，后跟厚度为24.9mm，前后坡差在6.4mm。 宽度（廓形）：188款整体廓形略宽于驭帅14low䨻。 |  | 采用电子厚度计、精密电子称、游标卡尺等测量鞋款的基础信息。
|  | 篮球 |  | 篮球机械力学测试 | 采用机械对鞋款的减震、回弹、弯折及抗扭性能进行测试。 | 柱状图 | 减震G值越小，表示其减震性能越好；而回弹率R%值越大，表示回弹性能越强；弯折力值/扭转力矩越大，代表该鞋款的弯折性能、抗扭转性能越强。 | 【参考文本】\r减震G值：G值越小，后跟缓震水平越突出；从数据来看，两款鞋的减震G值接近，均处在区间内。\r回弹性：回弹率R值相对越大，后跟回弹性能越突出；驭帅14low䨻的回弹率较高于188款的回弹率。\r弯折力值&扭转力矩：弯折力和中足扭转力矩用来反映鞋底抗外力产生变形的能力，数值可以直观的反应前掌的刚性与鞋底的强度水平。188款整体弯折力值&扭转力矩均优于驭帅14low䨻，整体刚性较强。\r |  | 采用机械对鞋款的减震、回弹、弯折及抗扭性能进行测试。
|  | 篮球 |  | 篮球生物力学测试 | 采用vicon运动捕捉系统，对鞋款侧切稳定性、响应速度等性能进行测试。 | 柱状图 | 鞋底前掌翻转角度越小，表示鞋款侧向支撑性/稳定性越好；而帮面位移量越小，表示鞋面形变相对更少、鞋面支撑性越强。 触地时间越短，表示鞋底反馈/响应性越强；而 vGRF 垂直地面反作用力的峰值时间越短，同样意味着鞋底启动越迅速，响应性越好。 | 【参考文本】 从微观数据上结合三步上篮起跳总触地用时与到达第一峰值时间来看，驭帅14low䨻 启动响应略快于188款。 第一峰值加载率表示上篮后跟着地阶段地面对人体的反作用力在垂直方向上的加载效果，数值越大，表明地面反作用力对人体冲击效果越明显。从数值来看，188款更加偏向于缓震类型球鞋。 鞋底前掌水平翻转角度：体现在横向急停运动下鞋底的稳定性水平，翻转程度越小，鞋底防侧翻性能越强。188款整体防侧翻性能较强。 帮面位移量：体现在横向移动时候帮面的支撑水平，值越小，代表帮面的包裹性和支撑性越强。如图所示，188款与驭帅14low䨻 的帮面支撑性均处在区间内上端，且两款的帮面支撑性接近。 侧切止滑系数μ：体现在运动中鞋底的止滑能力数值高则代表止滑性能优，两款鞋止滑性能十分接近，处在区间末端。 |  | 采用vicon运动捕捉系统，对鞋款稳定性等性能进行测试。 | 采用高速相机、Vicon运动捕捉+三维测力台系统，捕捉侧切动作中切入和切出的精密位移量，分析鞋底稳定性、帮面支撑性以及技术特点。 | 采用高速相机、Vicon运动捕捉+三维测力台系统，捕捉三步上篮动作中 vGRF 垂直地面反作用力的峰值特征及触地时间，来分析鞋底反馈/响应性。
|  | 篮球 |  | 篮球实战测评 | 人体舒适性试穿测试（高水平篮球运动员实战测试）。 | 条形图 / 雷达图 | 人体舒适性试穿测试（高水平篮球运动员实战测试）。 | 【参考文本】 （暂无）
|  | 篮球 |  | 止滑性能测试 | 采用人体止滑性能测试仪，对鞋底的摩擦系数/临界滑动坡度进行测量。 | 柱状图 | 摩擦系数越大 / 临界滑动坡度值越大，表明鞋底抓地力/止滑性能越强。根据美国商业保险实验室（UL）和美国材料与测试学会（ASTM）的标准： 摩擦系数小于 0.5 为未达到安全标准； 摩擦系数在 0.5-0.6 之间为基本安全范围； 摩擦系数大于 0.6 为非常安全范围。 | 【参考文本】 临界滑动坡度：临界滑动坡度在一定程度上反映了底花的止滑能力，受试者在机械坡度上站立，当坡度上升达到38°以上时鞋底不产生滑动即止滑效果较好。 对比横向及纵向坡度滑动角度来看，188款整体坡度止滑上略优于驭帅14low䨻。 |  | 采用人体止滑性能测试仪，对鞋底的摩擦系数/临界滑动坡度进行测量分析，来评价鞋款的止滑性能。
|  | 滑板 |  | 滑板基本参数测试 | 采用电子厚度计、精密电子称、游标卡尺等测量鞋款的基础信息。 | 柱状图 | 重量作为鞋款的基本参数，可以评判鞋底整体框架设定的合理性 厚度作为鞋款的基本参数，可以评判鞋底整体框架设定的合理性。 滑板运动几乎时刻处于不稳定的状态，过高的厚度会使滑手失去安全感，在落地时更易崴脚。 | 【参考文本】 重量作为鞋款的基本参数，可以评判鞋底整体框架设定的合理性。24Q1较24Q2重量增加了11.6%，但与滑板鞋数据库相比，重量方面表现良好，已战胜61%的滑板鞋。 厚度作为鞋款的基本参数，可以评判鞋底整体框架设定的合理性。滑板运动几乎时刻处于不稳定的状态，过高的厚度会使滑手失去安全感，在落地时更易崴脚。24Q1款为兼顾日常穿着/出街的需求。【Q1】的整鞋厚度比【Q2/原】高 ≈ 2mm；但是，前后落差有轻微的下调。
|  | 滑板 |  | 机械测试 | 采用机械对鞋款的减震、回弹、弯折及抗扭性能进行测试。 | 柱状图 | 减震G值越小，表示其减震性能越好；而回弹率R%值越大，表示回弹性能越强 | 【参考文本】 减震G值：【24Q1】＜【24Q2/原】，这意味着大修后的滑板鞋能更好地稀释滑手落地时刻的震脚感 回弹率R值： 【24Q1】＞【24Q2/原】，这意味着大修后的滑板鞋能提供更加舒适的脚感 形变量DM： 【24Q1】＞【24Q2/原】，这意味着大修后的滑板鞋脚感更加柔软；DM 与中底的材料有关，【Q1】的中底使用的是聚软，厚度增加
|  | 滑板 |  | 抓板能力测试 | 以滑板为介质，精确测量评价鞋款与滑板板面的抓地性能。 | 柱状图 | 在以滑板为介质的实验条件下，对鞋施以恒定重量，测量此条件下不同鞋款的最大静摩擦力和滑动摩擦力，摩擦力越大意味着鞋底的抓板力越强，在滑手蹬地或撵转板面时能够提供良好的辅助。 | 【参考文本】 【24Q1】的最大静摩擦力和滑动摩擦力均低于【24Q2/原】。 与滑板鞋数据库相比，【24Q1】最大静摩擦力表现不佳，仅战胜14%的滑板鞋；而【24Q1】滑动摩擦力表现良好，战胜了54%的滑板鞋
|  | 滑板 |  | 滑手试穿 | 前往板场，由不同层级水平的滑手进行试穿体验。 | 条形图 / 雷达图 | 前往板场，由不同层级水平的滑手进行试穿体验。 | 【参考文本】 （暂无）
|  | 服装 |  | 服装试穿反馈 | 发放给专业运动爱好者，进行试穿体验，并反馈评分。 | 条形图 / 雷达图 | 发放给专业运动爱好者，进行试穿体验，并反馈评分。 | 【参考文本】 版型：版型宽松，穿着舒适 // 领口没有弹性，穿脱有一定阻碍 面料：太软塌，弹性不佳（体前屈时后背面料明显紧绷） // 面料弹性不好，拽衣服擦汗不方便 吸湿速干：表现优异 // 吸湿速干表现很好，基本在跑动过程中汗就干了
|  | 其他 |  | 舒适性试穿（盲测） | 人体舒适性试穿测试（舒适性试穿盲测）对鞋款进行舒适度评分。 | 柱状图 | 评分数值越高，表示鞋款穿着时舒适度及各项性能反馈越好。 | 【参考文本】 评分数值越高，表示鞋款穿着时舒适度及各项性能反馈越好。 |  | 受试者分别穿着每款鞋，进行3-5分钟舒适性试穿盲测，并填写测试问卷对鞋款性能进行评分。
|  | 其他 |  | 红外热像测试 | 采用专业红外摄像设备，来分析材料的保暖性能 / 冰感降温性能。 | 折线图 | 根据历史研究可知，人体能感知的最小温差为0.3℃。红外测试中，温度越高代表保暖性/吸光发热性能能越强；or 温度越低代表冰感/散热透气效果越好。 | 【参考文本】 根据历史研究可知，人体能感知的最小温差为0.3℃。红外测试中，温度越高代表保暖性/吸光发热性能能越强；or 温度越低代表冰感/散热透气效果越好。 |  | 采用专业红外摄像设备，采集人体在运动过程中的温度变化，来分析材料的保暖性能 /or 冰感降温性能的差异。
|  | 其他 |  | Novel足底压力测试 | 采用novel鞋内足底压力系统，对鞋底整体舒适性进行评价。 | 柱状图 | 足底压强均值/峰值越小，表示足底压力分布越平均，舒适度相对更高。 | 【参考文本】 足底压强均值/峰值越小，表示足底压力分布越平均，舒适度相对更高。 |  | 采用novel鞋内足底压力系统，对运动过程中的足底压强进行分析，以评价整体舒适性。
|  | 其他 |  | 疲劳测试 | 采用机械疲劳测试仪，进行4万次重复冲击，评价耐久性。 | 柱状图/折线图 | 性能指标变化幅度越小，代表鞋款材料性能越稳定、耐久性越高。 | 【参考文本】 （暂无） |  | 采用机械疲劳测试仪，对鞋底/材料进行4万次重复冲击，以评价其性能的耐久性。

## 【数据模板】
疲劳前后-减震G值
（单位：G）
柱状图 or 折线图
图表x | 疲劳前-减震G | 疲劳后-减震G | 疲劳后24h-减震G | …
小米爆米花中底 | 9.7 | 14.2 | 12.2 | …
TPAE爆米花 | 9.6 | 23.9 | 20.2 | …
小米爆米花片材 | 34.1 | 45.9 | 30.2 | …
疲劳前后-减震G值
（单位：G）
柱状图
图表1 | 减震G | 回弹R% | …
样品1 | 10.5 | 45% | …
样品2 | 9.7 | 50% | …
样品3 | 9.9 | 55% | …
温度测试
（单位：摄氏度 ℃）
折线图
图表1 | 5分钟 | 10分钟 | 15分钟 | 20分钟 | 25分钟 | 30分钟 | …
样品A | 1 | 2 | 5 | 7 | 10 | 13 | …
样品B | 2 | 3 | 4.5 | 6 | 12 | 18 | …
样品C | 5 | 6 | 9 | 10 | 10.5 | 11 | …
面料 / 版型 / 吸湿排汗
（单位：分）
条形图
图表1 | 评分（低于3.5分自动填充黑色） | 图片（可选）
样品1 | 5
样品2 | 4
样品3 | 3
样品4 | 4.0111
减震回弹测试 | [6 empty] | 弯折扭转测试
（单位：G / R%） | [6 empty] | （单位：N / N*m）
减震回弹矩阵-篮球 | [6 empty] | 弯折扭转矩阵-篮球
Matrix矩阵图 | 回弹R% | 减震G | 图片 |  |  |  | Matrix矩阵图 | 弯折力值(N) | 扭转力矩(N.m) | 图片
驭帅16 | 50.4% | 13.2 |  |  |  |  | 驭帅16 | 15.6 | 5.8
FE（市售版） | 43.1% | 11.3 |  |  |  |  | FE（市售版） | 22.6 | 5.6
闪击9 | 39.8% | 12.7 |  |  |  |  | 锋刺rise | 25.3 | 4.9
锋刺6 | 43.2% | 11.3 |  |  |  |  | 毒牙3pro | 21 | 4.7
锋刺rise | 41.5% | 11 |  |  |  |  | 188 | 24.8 | 7.72
毒牙pro | 43.4% | 10.4 |  |  |  |  | 闪击9 | 15.4 | 4.2
188 | 45.6% | 10.1 |  |  |  |  | GT-cut 1 | 10.8 | 4.41
GT-cut 1 | 47.9% | 18.9
战戟6 | 45% | 11.7
CJ 1 | 42% | 11.9
减震回弹测试 | [6 empty] | 弯折扭转测试
（单位：G / R%） | [6 empty] | （单位：N / N*m）
减震回弹矩阵-跑步 | [6 empty] | 弯折扭转矩阵-跑步
Matrix矩阵图 | 回弹R% | 减震G | 图片 |  |  |  | Matrix矩阵图 | 弯折力值(N) | 扭转力矩(N.m) | 图片
乔丹强风 | 56.5% | 7.2 |  |  |  |  | 乔丹强风 | 22 | 3.5
361飞燃ET | 56% | 7.8 |  |  |  |  | 361飞燃ET | 17 | 3.5
361飞燃ST | 48.9% | 7.3 |  |  |  |  | 361飞燃ST | 23.4 | 3.8
安踏C202 4.0 | 57.7% | 9.3 |  |  |  |  | 安踏C202 4.0 | 19 | 5.9
索康尼啡速3 | 56.7% | 7.5 |  |  |  |  | 索康尼啡速3 | 11.5 | 2.8
特步260x 2.0 | 54.3% | 7.7 |  |  |  |  | 特步260x 2.0 | 14.6 | 2.5
匹克UP30 2.0 | 51.8% | 7.5 |  |  |  |  | 匹克UP30 2.0 | 25 | 4.2
李宁飞电 discovery | 50.3% | 8.5 |  |  |  |  | 李宁飞电 discovery | 8.2 | 4.9
李宁飞电 3 challenger | 54% | 7.9 |  |  |  |  | 李宁飞电 3 challenger | 20.3 | 4.6
必迈 惊碳MIXPLUS | 56.5% | 9 |  |  |  |  | 必迈 惊碳MIXPLUS | 20.1 | 6.9
标准数据格式（柱状图 or 折线图）
（11/09 更新）
图表Title
（单位）
★ 图表类型
★ 图表序号
测试样品
（可多个，无上限）
实验条件（可多个条件，不推荐太多个，否则图表会很拥挤）
（柱状图）数据格式
（折线图）数据格式
柱状图 / 折线图 染色
（矩阵图-篮球）
（矩阵图-跑步）
（条形图）数据格式

## test
data_id | 姓名 | 测试鞋名称 | 这是第几轮反馈 | 您穿这款鞋的每公里配速 | 您穿这款鞋单次完成的最长距离 | 综合评分 | 舒适度 | 合脚性 | 轻量感 | 包裹感 | 缓冲性能 | 回弹性能 | 稳定性 | 过渡性 | 地面反馈 | 耐久性 | 补充说明 | 您最喜欢的同类型跑鞋款式？ | 提交人 | 提交时间 | 更新时间
673ffb7ef291d0e9d5353aef | 周永芳 | 风行14 | 1 | 4min30-5min30 | 10-21km | 92 | 10 | 10 | 10 | 10 | 8 | 8 | 9 | 8 | 9 | 8 | 雨天会会滑 |  |  | 2024-11-22 11:33 | 2024-11-22 11:33
673ff3e3408f0fb8cfe10cda | 郭德芳 | 风云14 | 1 | 4min30-5min30 | 10-21km | 90 | 10 | 8 | 9 | 9 | 10 | 10 | 10 | 10 | 10 | 10 | 整体感觉不错 |  |  | 2024-11-22 11:01 | 2024-11-22 11:01
67282cfdd222f2f62a4e1b57 | 杨清建 | 风行14 | 1 | 5min30-6min30 | 5-10km | 90 | 9 | 9 | 9 | 10 | 9 | 9 | 9 | 9 | 9 | 8 | 鞋子颜色湖绿白相间，色彩鲜艳，给人一种年轻靓丽的感觉。鞋底厚高包裹住鞋身，提升了脚掌稳定性，鞋底中间还增加了气垫，增加了鞋子的回弹缓震性能，且使用了轻量化材料，并不会感觉厚重。鞋身采用风透网材质及网纱面料减轻鞋身重量的同时增加了鞋子的透气性。鞋子入脚口设计包裹性强，缺点是入脚口感觉比较狭小 ，希望这点能否改进，提升方便跑者穿入的设计 。 | Saucony索康尼Tide |  | 2024-11-04 10:10 | 2024-11-04 10:10
66af80db4465ba6228198ed6 | 隋晗 | 飞速3.0 | 1 | 4min30-5min30 | 10-21km | 75 | 7 | 9 | 8 | 9 | 7 | 7 | 5 | 5 | 7 | 6 | 总览: 左脚200.1g，右脚199.4g，重量控制很棒，品控稳定。 静态上脚: 后跟很软，泡棉形变明显，但也导致一定的不稳定，走路有点忽忽悠悠的；鞋楦非常贴合、紧致，鞋脚一体感很强，包裹感很足。 跑动体验: 1.落地缓冲过程中，后跟形变明显，甚至有些过大，我属于小体重全掌偏前的跑法，后跟形变都很夸张，个人比较担心大体重后跟跑者的缓冲极限及稳定性（形变量太大很容易不稳），同时因为后跟形变量大在重心从后往前过度的过程中有负落差的体感。 2.后跟缓冲对我来说足够，前掌相较于后跟形变小很多，反馈还算干脆，但形变后回弹的感觉又不太足，不过作为训练鞋倒是不关键。但是12km之后，前掌逐渐有变砖的趋势，长距离使用有些担忧。 3.包裹性真的好，但是鞋面和脚背贴合的比较紧，且鞋舌很薄没有填充物，导致每次跑完脚背都有些不舒服，比如图中手指的位置。另外目前夏天，跑个4.5km鞋仓里就感觉火辣辣的。 总的来说，这款泡棉足够软，但弹有所欠缺，而又厚又软的泡棉天然的不容易稳定，但是太薄的话缓冲极限和回弹性能又会变差。鞋面的话，鞋带孔、每次足背屈凸起的筋与鞋面接触处都有不适感，且透气性散热有些欠缺。 |  |  | 2024-08-04 21:24 | 2024-08-04 21:24
66af26d37784c15417ea9bda | 罗勇 | 飞速 | 5 | 5min30-6min30 | 10-21km | 80 | 7 | 8 | 9 | 8 | 8 | 5 | 8 | 9 | 6 | 8 | 每次脱鞋时都会鞋垫带出 | 美津浓rider系列 |  | 2024-08-04 15:00 | 2024-08-04 15:00
[5 empty] | 抓地性（Traction） | 4
[5 empty] | 缓震性（Cushioning） | 5
[5 empty] | 包裹性（Lockdwon） | 10
[5 empty] | 抗扭转性（Torsional Support ） | 10
[5 empty] | 重量&透气性（Weight&Ventilation） | 10
[5 empty] | 防侧翻性（Lateral Stability） | 10
[5 empty] | 耐久性（Durability） | 10

## 篮球鞋试穿问卷
data_id | 姓名（name） | 体重（Weight） | 试穿鞋款名称 | 抓地性（Traction） | 缓震性（Cushioning） | 包裹性（Lockdwon） | 抗扭转性（Torsional Support ） | 重量&透气性（Weight&Ventilation） | 防侧翻性（Lateral Stability） | 耐久性（Durability） | 你的脚型 | 你认为这双鞋是否有足够的足弓支撑 | 对这双鞋的颜值你给几颗星 | 你认为这双鞋更加适合什么打法的球员穿 | 补充说明 | 提交人 | 提交时间 | 更新时间
677b535bb3da5c4b4a7609ce | 李岩 | 83 | 超级草根 | 4 | 5 | 10 | 10 | 10 | 10 | 10 | 可能是扁平足 | 有 | 4星 | 速度型后卫 | 抓地力防滑性需要提升 |  | 2025-01-06 11:52 | 2025-01-06 11:52
677b451a70b5592e59293580 | 白 | 80 | 超级草根 | 4 | 5 | 10 | 10 | 10 | 10 | 10 | 普通脚型 | 有 | 4星 | 突投结合，偏后卫 | 1-鞋面卡，鞋面舒适性略差 2-鞋带绑缚不舒适，鞋带短，系不住 3-轻微内扣，运动中更为明显 4-鞋底橡胶没有声音，耐磨防滑属性还不错 |  | 2025-01-06 10:51 | 2025-01-06 10:51
677b42cb0afdff633996af2d | 大刀王五 | 90 | 超级草根 | 4 | 5 | 10 | 10 | 10 | 10 | 10 | 高足弓 | 没有 | 5星 |  | 弯折处卡脚背 足弓会内扣 |  | 2025-01-06 10:41 | 2025-01-06 10:41
指标 | 均值
抓地性（Traction） | 4
重量&透气性（Weight&Ventilation） | 10
缓震性（Cushioning） | 5
包裹性（Lockdwon） | 10
抗扭转性（Torsional Support ） | 10
防侧翻性（Lateral Stability） | 10
耐久性（Durability） | 10